## Tabelle1
Stand normative Werte: |  | Stand letzte nicht-normative Änderung:
2022-01-01 |  | 2024-03-20
Holz und Holzwerkstoffe
Materialkategorie |  |  |  | Vollholz aus NH | Vollholz aus NH | Vollholz aus NH | Vollholz aus NH | Vollholz aus NH | Vollholz aus NH | Vollholz aus NH | Vollholz aus NH | Vollholz aus NH | Vollholz aus NH | Vollholz aus NH | Vollholz aus NH | Vollholz aus LH | Vollholz aus LH | Vollholz aus LH | Vollholz aus LH | Vollholz aus LH | Vollholz aus LH | Vollholz aus LH | Vollholz aus LH | Vollholz aus LH | Vollholz aus LH | Vollholz aus LH | Vollholz aus LH | Vollholz aus LH | Vollholz aus LH | Brettschichtholz | Brettschichtholz | Brettschichtholz | Brettschichtholz | Brettschichtholz | Brettschichtholz | Brettschichtholz | Brettschichtholz | Brettschichtholz | Brettschichtholz | Brettschichtholz | Brettschichtholz | Brettschichtholz | Brettschichtholz | BauBuche Träger | BauBuche Platte | BauBuche Platte | BauBuche Platte | BauBuche Platte | BauBuche Platte | BauBuche Platte | Furnierschichtholz Kerto | Furnierschichtholz Kerto | Furnierschichtholz Kerto | Furnierschichtholz Kerto | Furnierschichtholz Kerto | Furnierschichtholz Kerto | Furnierschichtholz Kerto | Furnierschichtholz Kerto | Furnierschichtholz Kerto | Furnierschichtholz Kerto | Furnierschichtholz Steico | Furnierschichtholz Steico | Furnierschichtholz Steico | Furnierschichtholz Steico | Furnierschichtholz Steico | Furnierschichtholz Steico | Furnierschichtholz Steico | Furnierschichtholz Steico | Furnierschichtholz Steico | Furnierschichtholz Steico | Sperrholz | Sperrholz | Sperrholz | Sperrholz | Sperrholz | Sperrholz | Sperrholz | Sperrholz | Sperrholz | Sperrholz | Sperrholz | Sperrholz | Sperrholz | Sperrholz | Sperrholz | Sperrholz | Sperrholz | Sperrholz | Sperrholz | Sperrholz | Holzfaserplatte, hart | Holzfaserplatte, hart | Holzfaserplatte, hart | Holzfaserplatte, hart | Holzfaserplatte, hart | Holzfaserplatte, hart | Holzfaserplatte, hart | Holzfaserplatte, hart | OSB/2 | OSB/2 | OSB/2 | OSB/2 | OSB/2 | OSB/2 | OSB/3 | OSB/3 | OSB/3 | OSB/3 | OSB/3 | OSB/3 | OSB/4 | OSB/4 | OSB/4 | OSB/4 | OSB/4 | OSB/4 | OSB/2 | OSB/2 | OSB/2 | OSB/2 | OSB/2 | OSB/2 | OSB/3 | OSB/3 | OSB/3 | OSB/3 | OSB/3 | OSB/3 | OSB/4 | OSB/4 | OSB/4 | OSB/4 | OSB/4 | OSB/4 | Kunstharzgebundene Spanplatte P4 | Kunstharzgebundene Spanplatte P4 | Kunstharzgebundene Spanplatte P4 | Kunstharzgebundene Spanplatte P4 | Kunstharzgebundene Spanplatte P4 | Kunstharzgebundene Spanplatte P4 | Kunstharzgebundene Spanplatte P5 | Kunstharzgebundene Spanplatte P5 | Kunstharzgebundene Spanplatte P5 | Kunstharzgebundene Spanplatte P5 | Kunstharzgebundene Spanplatte P5 | Kunstharzgebundene Spanplatte P5 | Kunstharzgebundene Spanplatte P6 | Kunstharzgebundene Spanplatte P6 | Kunstharzgebundene Spanplatte P6 | Kunstharzgebundene Spanplatte P6 | Kunstharzgebundene Spanplatte P6 | Kunstharzgebundene Spanplatte P6 | Kunstharzgebundene Spanplatte P4 | Kunstharzgebundene Spanplatte P4 | Kunstharzgebundene Spanplatte P4 | Kunstharzgebundene Spanplatte P4 | Kunstharzgebundene Spanplatte P4 | Kunstharzgebundene Spanplatte P4 | Kunstharzgebundene Spanplatte P5 | Kunstharzgebundene Spanplatte P5 | Kunstharzgebundene Spanplatte P5 | Kunstharzgebundene Spanplatte P5 | Kunstharzgebundene Spanplatte P5 | Kunstharzgebundene Spanplatte P5 | Kunstharzgebundene Spanplatte P6 | Kunstharzgebundene Spanplatte P6 | Kunstharzgebundene Spanplatte P6 | Kunstharzgebundene Spanplatte P6 | Kunstharzgebundene Spanplatte P6 | Kunstharzgebundene Spanplatte P6 | Fermacell Gipsfaserplatte | Fermacell Gipsfaserplatte | Fermacell Gipsfaserplatte | Fermacell Gipsfaserplatte | Fermacell Gipsfaserplatte | Fermacell Gipsfaserplatte | Fermacell Gipsfaserplatte | Fermacell Gipsfaserplatte | Fermacell Gipsfaserplatte | Fermacell Gipsfaserplatte | Fermacell Gipsfaserplatte | Fermacell Gipsfaserplatte | Fermacell Gipsfaserplatte | Fermacell Gipsfaserplatte | Fermacell Gipsfaserplatte | Fermacell Gipsfaserplatte
Normativer Bezug |  |  |  | DIN EN 338:2016-07, Tab. 1 | DIN EN 338:2016-07, Tab. 1 | DIN EN 338:2016-07, Tab. 1 | DIN EN 338:2016-07, Tab. 1 | DIN EN 338:2016-07, Tab. 1 | DIN EN 338:2016-07, Tab. 1 | DIN EN 338:2016-07, Tab. 1 | DIN EN 338:2016-07, Tab. 1 | DIN EN 338:2016-07, Tab. 1 | DIN EN 338:2016-07, Tab. 1 | DIN EN 338:2016-07, Tab. 1 | DIN EN 338:2016-07, Tab. 1 | DIN EN 338:2016-07, Tab. 3 | DIN EN 338:2016-07, Tab. 3 | DIN EN 338:2016-07, Tab. 3 | DIN EN 338:2016-07, Tab. 3 | DIN EN 338:2016-07, Tab. 3 | DIN EN 338:2016-07, Tab. 3 | DIN EN 338:2016-07, Tab. 3 | DIN EN 338:2016-07, Tab. 3 | DIN EN 338:2016-07, Tab. 3 | DIN EN 338:2016-07, Tab. 3 | DIN EN 338:2016-07, Tab. 3 | DIN EN 338:2016-07, Tab. 3 | DIN EN 338:2016-07, Tab. 3 | DIN EN 338:2016-07, Tab. 3 | DIN EN 14080:2013-09, Tab. 4 | DIN EN 14080:2013-09, Tab. 4 | DIN EN 14080:2013-09, Tab. 4 | DIN EN 14080:2013-09, Tab. 4 | DIN EN 14080:2013-09, Tab. 4 | DIN EN 14080:2013-09, Tab. 4 | DIN EN 14080:2013-09, Tab. 4 | DIN EN 14080:2013-09, Tab. 5 | DIN EN 14080:2013-09, Tab. 5 | DIN EN 14080:2013-09, Tab. 5 | DIN EN 14080:2013-09, Tab. 5 | DIN EN 14080:2013-09, Tab. 5 | DIN EN 14080:2013-09, Tab. 5 | DIN EN 14080:2013-09, Tab. 5 | ETA-14/0354 (vom 20.09.2021) mit Leistungserklärung (vom 25.02.2021) | Z-9.1-838 (vom 19.09.2018) mit Leistungserklärung (vom 27.07.2018) | Z-9.1-838 (vom 19.09.2018) mit Leistungserklärung (vom 27.07.2018) | Z-9.1-838 (vom 19.09.2018) mit Leistungserklärung (vom 27.07.2018) | Z-9.1-838 (vom 19.09.2018) mit Leistungserklärung (vom 27.07.2018) | Z-9.1-838 (vom 19.09.2018) mit Leistungserklärung (vom 27.07.2018) | Z-9.1-838 (vom 19.09.2018) mit Leistungserklärung (vom 27.07.2018) | Z-9.1-847 (vom 07.05.2019) | Z-9.1-847 (vom 07.05.2019) | Z-9.1-847 (vom 07.05.2019) | Z-9.1-847 (vom 07.05.2019) | Z-9.1-847 (vom 07.05.2019) | Z-9.1-847 (vom 07.05.2019) | Z-9.1-847 (vom 07.05.2019) | Z-9.1-847 (vom 07.05.2019) | Z-9.1-847 (vom 07.05.2019) | Z-9.1-847 (vom 07.05.2019) | Z-9.1-842 (vom 20.02.2019) | Z-9.1-842 (vom 20.02.2019) | Z-9.1-842 (vom 20.02.2019) | Z-9.1-842 (vom 20.02.2019) | Z-9.1-842 (vom 20.02.2019) | Z-9.1-842 (vom 20.02.2019) | Z-9.1-842 (vom 20.02.2019) | Z-9.1-842 (vom 20.02.2019) | Z-9.1-842 (vom 20.02.2019) | Z-9.1-842 (vom 20.02.2019) | DIN 20000-1:2017-06, Tab. 1 | DIN 20000-1:2017-06, Tab. 1 | DIN 20000-1:2017-06, Tab. 1 | DIN 20000-1:2017-06, Tab. 1 | DIN 20000-1:2017-06, Tab. 2 | DIN 20000-1:2017-06, Tab. 2 | DIN 20000-1:2017-06, Tab. 2 | DIN 20000-1:2017-06, Tab. 2 | DIN 20000-1:2017-06, Tab. 2 | DIN 20000-1:2017-06, Tab. 2 | DIN 20000-1:2017-06, Tab. 1 | DIN 20000-1:2017-06, Tab. 1 | DIN 20000-1:2017-06, Tab. 1 | DIN 20000-1:2017-06, Tab. 1 | DIN 20000-1:2017-06, Tab. 2 | DIN 20000-1:2017-06, Tab. 2 | DIN 20000-1:2017-06, Tab. 2 | DIN 20000-1:2017-06, Tab. 2 | DIN 20000-1:2017-06, Tab. 2 | DIN 20000-1:2017-06, Tab. 2 | DIN EN 12369-1:2001-04, Tab. 8 | DIN EN 12369-1:2001-04, Tab. 8 | DIN EN 12369-1:2001-04, Tab. 9 | DIN EN 12369-1:2001-04, Tab. 9 | DIN EN 12369-1:2001-04, Tab. 8 | DIN EN 12369-1:2001-04, Tab. 8 | DIN EN 12369-1:2001-04, Tab. 9 | DIN EN 12369-1:2001-04, Tab. 9 | DIN EN 12369-1:2001-04, Tab. 2 | DIN EN 12369-1:2001-04, Tab. 2 | DIN EN 12369-1:2001-04, Tab. 2 | DIN EN 12369-1:2001-04, Tab. 2 | DIN EN 12369-1:2001-04, Tab. 2 | DIN EN 12369-1:2001-04, Tab. 2 | DIN EN 12369-1:2001-04, Tab. 2 | DIN EN 12369-1:2001-04, Tab. 2 | DIN EN 12369-1:2001-04, Tab. 2 | DIN EN 12369-1:2001-04, Tab. 2 | DIN EN 12369-1:2001-04, Tab. 2 | DIN EN 12369-1:2001-04, Tab. 2 | DIN EN 12369-1:2001-04, Tab. 3 | DIN EN 12369-1:2001-04, Tab. 3 | DIN EN 12369-1:2001-04, Tab. 3 | DIN EN 12369-1:2001-04, Tab. 3 | DIN EN 12369-1:2001-04, Tab. 3 | DIN EN 12369-1:2001-04, Tab. 3 | DIN EN 12369-1:2001-04, Tab. 2 | DIN EN 12369-1:2001-04, Tab. 2 | DIN EN 12369-1:2001-04, Tab. 2 | DIN EN 12369-1:2001-04, Tab. 2 | DIN EN 12369-1:2001-04, Tab. 2 | DIN EN 12369-1:2001-04, Tab. 2 | DIN EN 12369-1:2001-04, Tab. 2 | DIN EN 12369-1:2001-04, Tab. 2 | DIN EN 12369-1:2001-04, Tab. 2 | DIN EN 12369-1:2001-04, Tab. 2 | DIN EN 12369-1:2001-04, Tab. 2 | DIN EN 12369-1:2001-04, Tab. 2 | DIN EN 12369-1:2001-04, Tab. 3 | DIN EN 12369-1:2001-04, Tab. 3 | DIN EN 12369-1:2001-04, Tab. 3 | DIN EN 12369-1:2001-04, Tab. 3 | DIN EN 12369-1:2001-04, Tab. 3 | DIN EN 12369-1:2001-04, Tab. 3 | DIN EN 12369-1:2001-04, Tab. 4 | DIN EN 12369-1:2001-04, Tab. 4 | DIN EN 12369-1:2001-04, Tab. 4 | DIN EN 12369-1:2001-04, Tab. 4 | DIN EN 12369-1:2001-04, Tab. 4 | DIN EN 12369-1:2001-04, Tab. 4 | DIN EN 12369-1:2001-04, Tab. 5 | DIN EN 12369-1:2001-04, Tab. 5 | DIN EN 12369-1:2001-04, Tab. 5 | DIN EN 12369-1:2001-04, Tab. 5 | DIN EN 12369-1:2001-04, Tab. 5 | DIN EN 12369-1:2001-04, Tab. 5 | DIN EN 12369-1:2001-04, Tab. 6 | DIN EN 12369-1:2001-04, Tab. 6 | DIN EN 12369-1:2001-04, Tab. 6 | DIN EN 12369-1:2001-04, Tab. 6 | DIN EN 12369-1:2001-04, Tab. 6 | DIN EN 12369-1:2001-04, Tab. 6 | DIN EN 12369-1:2001-04, Tab. 4 | DIN EN 12369-1:2001-04, Tab. 4 | DIN EN 12369-1:2001-04, Tab. 4 | DIN EN 12369-1:2001-04, Tab. 4 | DIN EN 12369-1:2001-04, Tab. 4 | DIN EN 12369-1:2001-04, Tab. 4 | DIN EN 12369-1:2001-04, Tab. 5 | DIN EN 12369-1:2001-04, Tab. 5 | DIN EN 12369-1:2001-04, Tab. 5 | DIN EN 12369-1:2001-04, Tab. 5 | DIN EN 12369-1:2001-04, Tab. 5 | DIN EN 12369-1:2001-04, Tab. 5 | DIN EN 12369-1:2001-04, Tab. 6 | DIN EN 12369-1:2001-04, Tab. 6 | DIN EN 12369-1:2001-04, Tab. 6 | DIN EN 12369-1:2001-04, Tab. 6 | DIN EN 12369-1:2001-04, Tab. 6 | DIN EN 12369-1:2001-04, Tab. 6 | ETA-03/0050 (vom 31. Januar 2020) | ETA-03/0050 (vom 31. Januar 2020) | ETA-03/0050 (vom 31. Januar 2020) | ETA-03/0050 (vom 31. Januar 2020) | ETA-03/0050 (vom 31. Januar 2020) | ETA-03/0050 (vom 31. Januar 2020) | ETA-03/0050 (vom 31. Januar 2020) | ETA-03/0050 (vom 31. Januar 2020) | ETA-03/0050 (vom 31. Januar 2020) | ETA-03/0050 (vom 31. Januar 2020) | ETA-03/0050 (vom 31. Januar 2020) | ETA-03/0050 (vom 31. Januar 2020) | ETA-03/0050 (vom 31. Januar 2020) | ETA-03/0050 (vom 31. Januar 2020) | ETA-03/0050 (vom 31. Januar 2020) | ETA-03/0050 (vom 31. Januar 2020)
Festigkeitsklasse |  |  |  | C14 | C16 | C18 | C20 | C22 | C24 | C27 | C30 | C35 | C40 | C45 | C50 | D18 | D24 | D27 | D30 | D35 | D40 | D45 | D50 | D55 | D60 | D65 | D70 | D75 | D80 | GL20c | GL22c | GL24c | GL26c | GL28c | GL30c | GL32c | GL20h | GL22h | GL24h | GL26h | GL28h | GL30h | GL32h | GL75 | S, 20 ≤ t ≤ 80 | Q, t ≤ 24 | Q, 27 ≤ t ≤ 66 | S, 21 ≤ t ≤ 66 | Q, t ≤ 24 | Q, 27 ≤ t ≤ 66 | Kerto S, 21 ≤ t ≤ 90 | Kerto Q, 21 ≤ t ≤ 24 | Kerto Q, 27 ≤ t ≤ 75 | Kerto Qp, 39 ≤ t ≤ 51 | Kerto Qp, 54 ≤ t ≤ 75 | Kerto S, 21 ≤ t ≤ 90 | Kerto Q, 21 ≤ t ≤ 24 | Kerto Q, 27 ≤ t ≤ 75 | Kerto Qp, 39 ≤ t ≤ 51 | Kerto Qp, 54 ≤ t ≤ 75 | LVL R, 21 ≤ t ≤ 90 | LVL RL, 21 ≤ t ≤ 90 | LVL RS, 21 ≤ t ≤ 90 | LVL X, 21 ≤ t ≤ 24 | LVL X, 27 ≤ t ≤ 75 | LVL R, 21 ≤ t ≤ 90 | LVL RL, 21 ≤ t ≤ 90 | LVL RS, 21 ≤ t ≤ 90 | LVL X, 21 ≤ t ≤ 24 | LVL X, 27 ≤ t ≤ 75 | F20/10 E40/20, 0° | F20/10 E40/20, 90° | F20/15 E30/25, 0° | F20/15 E30/25, 90° | F40/30 E60/40, 0° | F40/30 E60/40, 90° | F50/25 E70/25, 0° | F50/25 E70/25, 90° | F60/10 E90/10, 0° | F60/10 E90/10, 90° | F20/10 E40/20, 0° | F20/10 E40/20, 90° | F20/15 E30/25, 0° | F20/15 E30/25, 90° | F40/30 E60/40, 0° | F40/30 E60/40, 90° | F50/25 E70/25, 0° | F50/55 E70/25, 90° | F60/10 E90/10, 0° | F60/10 E90/10, 90° | HB.HLA2, 3,5 < t ≤ 5,5 | HB.HLA2, t > 5,5 | MBH.LA2, t ≤ 10 | MBH.LA2, t > 10 | HB.HLA2, 3,5 < t ≤ 5,5 | HB.HLA2, t > 5,5 | MBH.LA2, t ≤ 10 | MBH.LA2, t > 10 | OSB/2, 6 < t ≤ 10, 0° | OSB/2, 6 < t ≤ 10, 90° | OSB/2, 10 < t ≤ 18, 0° | OSB/2, 10 < t ≤ 18, 90° | OSB/2, 18 < t ≤ 25, 0° | OSB/2, 18 < t ≤ 25, 90° | OSB/3, 6 < t ≤ 10, 0° | OSB/3, 6 < t ≤ 10, 90° | OSB/3, 10 < t ≤ 18, 0° | OSB/3, 10 < t ≤ 18, 90° | OSB/3, 18 < t ≤ 25, 0° | OSB/3, 18 < t ≤ 25, 90° | OSB/4, 6 < t ≤ 10, 0° | OSB/4, 6 < t ≤ 10, 90° | OSB/4, 10 < t ≤ 18, 0° | OSB/4, 10 < t ≤ 18, 90° | OSB/4, 18 < t ≤ 25, 0° | OSB/4, 18 < t ≤ 25, 90° | OSB/2, 6 < t ≤ 10, 0° | OSB/2, 6 < t ≤ 10, 90° | OSB/2, 10 < t ≤ 18, 0° | OSB/2, 10 < t ≤ 18, 90° | OSB/2, 18 < t ≤ 25, 0° | OSB/2, 18 < t ≤ 25, 90° | OSB/3, 6 < t ≤ 10, 0° | OSB/3, 6 < t ≤ 10, 90° | OSB/3, 10 < t ≤ 18, 0° | OSB/3, 10 < t ≤ 18, 90° | OSB/3, 18 < t ≤ 25, 0° | OSB/3, 18 < t ≤ 25, 90° | OSB/4, 6 < t ≤ 10, 0° | OSB/4, 6 < t ≤ 10, 90° | OSB/4, 10 < t ≤ 18, 0° | OSB/4, 10 < t ≤ 18, 90° | OSB/4, 18 < t ≤ 25, 0° | OSB/4, 18 < t ≤ 25, 90° | P4, 6 < t ≤ 13 | P4, 13 < t ≤ 20 | P4, 20 < t ≤ 25 | P4, 25 < t ≤ 32 | P4, 32 < t ≤ 40 | P4, t > 40 | P5, 6 < t ≤ 13 | P5, 13 < t ≤ 20 | P5, 20 < t ≤ 25 | P5, 25 < t ≤ 32 | P5, 32 < t ≤ 40 | P5, t > 40 | P6, 6 < t ≤ 13 | P6, 13 < t ≤ 20 | P6, 20 < t ≤ 25 | P6, 25 < t ≤ 32 | P6, 32 < t ≤ 40 | P6, t > 40 | P4, 6 < t ≤ 13 | P4, 13 < t ≤ 20 | P4, 20 < t ≤ 25 | P4, 25 < t ≤ 32 | P4, 32 < t ≤ 40 | P4, t > 40 | P5, 6 < t ≤ 13 | P5, 13 < t ≤ 20 | P5, 20 < t ≤ 25 | P5, 25 < t ≤ 32 | P5, 32 < t ≤ 40 | P5, t > 40 | P6, 6 < t ≤ 13 | P6, 13 < t ≤ 20 | P6, 20 < t ≤ 25 | P6, 25 < t ≤ 32 | P6, 32 < t ≤ 40 | P6, t > 40 | t = 10 | t = 12,5 | t = 15 | t = 18 | t = 22 | t = 25 | t = 28 | t = 30 | t = 10 | t = 12,5 | t = 15 | t = 18 | t = 22 | t = 25 | t = 28 | t = 30
Beanspruchungsrichtung | [44 empty] | Plattenbeanspruchung | Plattenbeanspruchung | Plattenbeanspruchung | Scheibenbeanspruchung | Scheibenbeanspruchung | Scheibenbeanspruchung | Plattenbeanspruchung | Plattenbeanspruchung | Plattenbeanspruchung | Plattenbeanspruchung | Plattenbeanspruchung | Scheibenbeanspruchung | Scheibenbeanspruchung | Scheibenbeanspruchung | Scheibenbeanspruchung | Scheibenbeanspruchung | Plattenbeanspruchung | Plattenbeanspruchung | Plattenbeanspruchung | Plattenbeanspruchung | Plattenbeanspruchung | Scheibenbeanspruchung | Scheibenbeanspruchung | Scheibenbeanspruchung | Scheibenbeanspruchung | Scheibenbeanspruchung | Plattenbeanspruchung | Plattenbeanspruchung | Plattenbeanspruchung | Plattenbeanspruchung | Plattenbeanspruchung | Plattenbeanspruchung | Plattenbeanspruchung | Plattenbeanspruchung | Plattenbeanspruchung | Plattenbeanspruchung | Scheibenbeanspruchung | Scheibenbeanspruchung | Scheibenbeanspruchung | Scheibenbeanspruchung | Scheibenbeanspruchung | Scheibenbeanspruchung | Scheibenbeanspruchung | Scheibenbeanspruchung | Scheibenbeanspruchung | Scheibenbeanspruchung | Plattenbeanspruchung | Plattenbeanspruchung | Plattenbeanspruchung | Plattenbeanspruchung | Scheibenbeanspruchung | Scheibenbeanspruchung | Scheibenbeanspruchung | Scheibenbeanspruchung | Plattenbeanspruchung | Plattenbeanspruchung | Plattenbeanspruchung | Plattenbeanspruchung | Plattenbeanspruchung | Plattenbeanspruchung | Plattenbeanspruchung | Plattenbeanspruchung | Plattenbeanspruchung | Plattenbeanspruchung | Plattenbeanspruchung | Plattenbeanspruchung | Plattenbeanspruchung | Plattenbeanspruchung | Plattenbeanspruchung | Plattenbeanspruchung | Plattenbeanspruchung | Plattenbeanspruchung | Scheibenbeanspruchung | Scheibenbeanspruchung | Scheibenbeanspruchung | Scheibenbeanspruchung | Scheibenbeanspruchung | Scheibenbeanspruchung | Scheibenbeanspruchung | Scheibenbeanspruchung | Scheibenbeanspruchung | Scheibenbeanspruchung | Scheibenbeanspruchung | Scheibenbeanspruchung | Scheibenbeanspruchung | Scheibenbeanspruchung | Scheibenbeanspruchung | Scheibenbeanspruchung | Scheibenbeanspruchung | Scheibenbeanspruchung | Plattenbeanspruchung | Plattenbeanspruchung | Plattenbeanspruchung | Plattenbeanspruchung | Plattenbeanspruchung | Plattenbeanspruchung | Plattenbeanspruchung | Plattenbeanspruchung | Plattenbeanspruchung | Plattenbeanspruchung | Plattenbeanspruchung | Plattenbeanspruchung | Plattenbeanspruchung | Plattenbeanspruchung | Plattenbeanspruchung | Plattenbeanspruchung | Plattenbeanspruchung | Plattenbeanspruchung | Scheibenbeanspruchung | Scheibenbeanspruchung | Scheibenbeanspruchung | Scheibenbeanspruchung | Scheibenbeanspruchung | Scheibenbeanspruchung | Scheibenbeanspruchung | Scheibenbeanspruchung | Scheibenbeanspruchung | Scheibenbeanspruchung | Scheibenbeanspruchung | Scheibenbeanspruchung | Scheibenbeanspruchung | Scheibenbeanspruchung | Scheibenbeanspruchung | Scheibenbeanspruchung | Scheibenbeanspruchung | Scheibenbeanspruchung | Plattenbeanspruchung | Plattenbeanspruchung | Plattenbeanspruchung | Plattenbeanspruchung | Plattenbeanspruchung | Plattenbeanspruchung | Plattenbeanspruchung | Plattenbeanspruchung | Scheibenbeanspruchung | Scheibenbeanspruchung | Scheibenbeanspruchung | Scheibenbeanspruchung | Scheibenbeanspruchung | Scheibenbeanspruchung | Scheibenbeanspruchung | Scheibenbeanspruchung
Festigkeitsklasse mit Beanspruchungsrichtung | 1 |  |  | C14 | C16 | C18 | C20 | C22 | C24 | C27 | C30 | C35 | C40 | C45 | C50 | D18 | D24 | D27 | D30 | D35 | D40 | D45 | D50 | D55 | D60 | D65 | D70 | D75 | D80 | GL20c | GL22c | GL24c | GL26c | GL28c | GL30c | GL32c | GL20h | GL22h | GL24h | GL26h | GL28h | GL30h | GL32h | GL75 | S, 20 ≤ t ≤ 80 (Platte) | Q, t ≤ 24 (Platte) | Q, 27 ≤ t ≤ 66 (Platte) | S, 21 ≤ t ≤ 66 (Scheibe) | Q, t ≤ 24 (Scheibe) | Q, 27 ≤ t ≤ 66 (Scheibe) | Kerto S, 21 ≤ t ≤ 90 (Platte) | Kerto Q, 21 ≤ t ≤ 24 (Platte) | Kerto Q, 27 ≤ t ≤ 75 (Platte) | Kerto Qp, 39 ≤ t ≤ 51 (Platte) | Kerto Qp, 54 ≤ t ≤ 75 (Platte) | Kerto S, 21 ≤ t ≤ 90 (Scheibe) | Kerto Q, 21 ≤ t ≤ 24 (Scheibe) | Kerto Q, 27 ≤ t ≤ 75 (Scheibe) | Kerto Qp, 39 ≤ t ≤ 51 (Scheibe) | Kerto Qp, 54 ≤ t ≤ 75 (Scheibe) | LVL R, 21 ≤ t ≤ 90 (Platte) | LVL RL, 21 ≤ t ≤ 90 (Platte) | LVL RS, 21 ≤ t ≤ 90 (Platte) | LVL X, 21 ≤ t ≤ 24 (Platte) | LVL X, 27 ≤ t ≤ 75 (Platte) | LVL R, 21 ≤ t ≤ 90 (Scheibe) | LVL RL, 21 ≤ t ≤ 90 (Scheibe) | LVL RS, 21 ≤ t ≤ 90 (Scheibe) | LVL X, 21 ≤ t ≤ 24 (Scheibe) | LVL X, 27 ≤ t ≤ 75 (Scheibe) | F20/10 E40/20, 0° (Platte) | F20/10 E40/20, 90° (Platte) | F20/15 E30/25, 0° (Platte) | F20/15 E30/25, 90° (Platte) | F40/30 E60/40, 0° (Platte) | F40/30 E60/40, 90° (Platte) | F50/25 E70/25, 0° (Platte) | F50/25 E70/25, 90° (Platte) | F60/10 E90/10, 0° (Platte) | F60/10 E90/10, 90° (Platte) | F20/10 E40/20, 0° (Scheibe) | F20/10 E40/20, 90° (Scheibe) | F20/15 E30/25, 0° (Scheibe) | F20/15 E30/25, 90° (Scheibe) | F40/30 E60/40, 0° (Scheibe) | F40/30 E60/40, 90° (Scheibe) | F50/25 E70/25, 0° (Scheibe) | F50/55 E70/25, 90° (Scheibe) | F60/10 E90/10, 0° (Scheibe) | F60/10 E90/10, 90° (Scheibe) | HB.HLA2, 3,5 < t ≤ 5,5 (Platte) | HB.HLA2, t > 5,5 (Platte) | MBH.LA2, t ≤ 10 (Platte) | MBH.LA2, t > 10 (Platte) | HB.HLA2, 3,5 < t ≤ 5,5 (Scheibe) | HB.HLA2, t > 5,5 (Scheibe) | MBH.LA2, t ≤ 10 (Scheibe) | MBH.LA2, t > 10 (Scheibe) | OSB/2, 6 < t ≤ 10, 0° (Platte) | OSB/2, 6 < t ≤ 10, 90° (Platte) | OSB/2, 10 < t ≤ 18, 0° (Platte) | OSB/2, 10 < t ≤ 18, 90° (Platte) | OSB/2, 18 < t ≤ 25, 0° (Platte) | OSB/2, 18 < t ≤ 25, 90° (Platte) | OSB/3, 6 < t ≤ 10, 0° (Platte) | OSB/3, 6 < t ≤ 10, 90° (Platte) | OSB/3, 10 < t ≤ 18, 0° (Platte) | OSB/3, 10 < t ≤ 18, 90° (Platte) | OSB/3, 18 < t ≤ 25, 0° (Platte) | OSB/3, 18 < t ≤ 25, 90° (Platte) | OSB/4, 6 < t ≤ 10, 0° (Platte) | OSB/4, 6 < t ≤ 10, 90° (Platte) | OSB/4, 10 < t ≤ 18, 0° (Platte) | OSB/4, 10 < t ≤ 18, 90° (Platte) | OSB/4, 18 < t ≤ 25, 0° (Platte) | OSB/4, 18 < t ≤ 25, 90° (Platte) | OSB/2, 6 < t ≤ 10, 0° (Scheibe) | OSB/2, 6 < t ≤ 10, 90° (Scheibe) | OSB/2, 10 < t ≤ 18, 0° (Scheibe) | OSB/2, 10 < t ≤ 18, 90° (Scheibe) | OSB/2, 18 < t ≤ 25, 0° (Scheibe) | OSB/2, 18 < t ≤ 25, 90° (Scheibe) | OSB/3, 6 < t ≤ 10, 0° (Scheibe) | OSB/3, 6 < t ≤ 10, 90° (Scheibe) | OSB/3, 10 < t ≤ 18, 0° (Scheibe) | OSB/3, 10 < t ≤ 18, 90° (Scheibe) | OSB/3, 18 < t ≤ 25, 0° (Scheibe) | OSB/3, 18 < t ≤ 25, 90° (Scheibe) | OSB/4, 6 < t ≤ 10, 0° (Scheibe) | OSB/4, 6 < t ≤ 10, 90° (Scheibe) | OSB/4, 10 < t ≤ 18, 0° (Scheibe) | OSB/4, 10 < t ≤ 18, 90° (Scheibe) | OSB/4, 18 < t ≤ 25, 0° (Scheibe) | OSB/4, 18 < t ≤ 25, 90° (Scheibe) | P4, 6 < t ≤ 13 (Platte) | P4, 13 < t ≤ 20 (Platte) | P4, 20 < t ≤ 25 (Platte) | P4, 25 < t ≤ 32 (Platte) | P4, 32 < t ≤ 40 (Platte) | P4, t > 40 (Platte) | P5, 6 < t ≤ 13 (Platte) | P5, 13 < t ≤ 20 (Platte) | P5, 20 < t ≤ 25 (Platte) | P5, 25 < t ≤ 32 (Platte) | P5, 32 < t ≤ 40 (Platte) | P5, t > 40 (Platte) | P6, 6 < t ≤ 13 (Platte) | P6, 13 < t ≤ 20 (Platte) | P6, 20 < t ≤ 25 (Platte) | P6, 25 < t ≤ 32 (Platte) | P6, 32 < t ≤ 40 (Platte) | P6, t > 40 (Platte) | P4, 6 < t ≤ 13 (Scheibe) | P4, 13 < t ≤ 20 (Scheibe) | P4, 20 < t ≤ 25 (Scheibe) | P4, 25 < t ≤ 32 (Scheibe) | P4, 32 < t ≤ 40 (Scheibe) | P4, t > 40 (Scheibe) | P5, 6 < t ≤ 13 (Scheibe) | P5, 13 < t ≤ 20 (Scheibe) | P5, 20 < t ≤ 25 (Scheibe) | P5, 25 < t ≤ 32 (Scheibe) | P5, 32 < t ≤ 40 (Scheibe) | P5, t > 40 (Scheibe) | P6, 6 < t ≤ 13 (Scheibe) | P6, 13 < t ≤ 20 (Scheibe) | P6, 20 < t ≤ 25 (Scheibe) | P6, 25 < t ≤ 32 (Scheibe) | P6, 32 < t ≤ 40 (Scheibe) | P6, t > 40 (Scheibe) | t = 10 (Platte) | t = 12,5 (Platte) | t = 15 (Platte) | t = 18 (Platte) | t = 22 (Platte) | t = 25 (Platte) | t = 28 (Platte) | t = 30 (Platte) | t = 10 (Scheibe) | t = 12,5 (Scheibe) | t = 15 (Scheibe) | t = 18 (Scheibe) | t = 22 (Scheibe) | t = 25 (Scheibe) | t = 28 (Scheibe) | t = 30 (Scheibe)
Biegung | 2 | fm,k | [N/mm²] | 14 | 16 | 18 | 20 | 22 | 24 | 27 | 30 | 35 | 40 | 45 | 50 | 18 | 24 | 27 | 30 | 35 | 40 | 45 | 50 | 55 | 60 | 65 | 70 | 75 | 80 | 20 | 22 | 24 | 26 | 28 | 30 | 32 | 20 | 22 | 24 | 26 | 28 | 30 | 32 | 75 | 80 | 70 | 81 | 75 | 54 | 59 | 50 | 32 | 36 | 36 | 36 | 44 | 28 | 32 | 36 | 38 | 50 | 35 | 50 | 32 | 36 | 44 | 32 | 48 | 30 | 32 | 20 | 10 | 20 | 15 | 40 | 30 | 50 | 25 | 60 | 10 | [10 empty] | 35 | 32 | 17 | 15 |  |  |  |  | 18 | 9 | 16.4 | 8.2 | 14.8 | 7.4 | 18 | 9 | 16.4 | 8.2 | 14.8 | 7.4 | 24.5 | 13 | 23 | 12.2 | 21 | 11.4 | [18 empty] | 14.2 | 12.5 | 10.8 | 9.2 | 7.5 | 5.8 | 15 | 13.3 | 11.7 | 10 | 8.3 | 7.5 | 16.5 | 15 | 13.3 | 12.5 | 11.7 | 10 | [18 empty] | 4.6 | 4.4 | 4.4 | 4.3 | 4.1 | 4.1 | 3.7 | 3.1 | 4.3 | 4.2 | 4.1 | 4 | 4 | 4 | 3.7 | 3.7
Zug in Faserrichtung | 3 | ft,0,k | [N/mm²] | 7.2 | 8.5 | 10 | 11.5 | 13 | 14.5 | 16.5 | 19 | 22.5 | 26 | 30 | 33.5 | 11 | 14 | 16 | 18 | 21 | 24 | 27 | 30 | 33 | 36 | 39 | 42 | 45 | 48 | 15 | 16 | 17 | 19 | 19.5 | 19.5 | 19.5 | 16 | 17.6 | 19.2 | 20.8 | 22.3 | 24 | 25.6 | 60 |  |  |  | 60 | 46 | 49 | [5 empty] | 35 | 19 | 26 | 28 | 30 | [5 empty] | 36 |  | 37 | 18 | 18 | [10 empty] | 9 | 7 | 8 | 7 | 29 | 31 | 36 | 24 | 36 | 24 |  |  |  |  | 26 | 23 | 9 | 8 | [18 empty] | 9.9 | 7.2 | 9.4 | 7 | 9 | 6.8 | 9.9 | 7.2 | 9.4 | 7 | 9 | 6.8 | 11.9 | 8.5 | 11.4 | 8.2 | 10.9 | 8 | [18 empty] | 8.9 | 7.9 | 6.9 | 6.1 | 5 | 4.4 | 9.4 | 8.5 | 7.4 | 6.6 | 5.6 | 5.6 | 10.5 | 9.5 | 8.5 | 8.3 | 7.8 | 7.5 | [8 empty] | 2.5 | 2.4 | 2.4 | 2.3 | 2.2 | 2.2 | 1.8 | 1.4
Zug rechtwinklig zur Faserrichtung | 4 | ft,90,k | [N/mm²] | 0.4 | 0.4 | 0.4 | 0.4 | 0.4 | 0.4 | 0.4 | 0.4 | 0.4 | 0.4 | 0.4 | 0.4 | 0.6 | 0.6 | 0.6 | 0.6 | 0.6 | 0.6 | 0.6 | 0.6 | 0.6 | 0.6 | 0.6 | 0.6 | 0.6 | 0.6 | 0.5 | 0.5 | 0.5 | 0.5 | 0.5 | 0.5 | 0.5 | 0.5 | 0.5 | 0.5 | 0.5 | 0.5 | 0.5 | 0.5 | 0.6 |  |  |  | 1.5 | 15 | 8 | [5 empty] | 0.8 | 6 | 6 | 3 | 2.5 | [5 empty] | 0.9 |  | 0.9 | 7 | 5
Druck in Faserrichtung | 5 | fc,0,k | [N/mm²] | 16 | 17 | 18 | 19 | 20 | 21 | 22 | 24 | 25 | 27 | 29 | 30 | 18 | 21 | 22 | 24 | 25 | 27 | 29 | 30 | 32 | 33 | 35 | 36 | 37 | 38 | 18.5 | 20 | 21.5 | 23.5 | 24 | 24.5 | 24.5 | 20 | 22 | 24 | 26 | 28 | 30 | 32 | 49.5 |  |  |  | 57.5 | 57 | 62 | [5 empty] | 35 | 19 | 26 | 28 | 30 | [5 empty] | 40 | 38 | 48 | 26 | 30 | [10 empty] | 15 | 10 | 13 | 13 | 21 | 22 | 36 | 17 | 26 | 18 |  |  |  |  | 27 | 24 | 9 | 8 | [18 empty] | 15.9 | 12.9 | 15.4 | 12.7 | 14.8 | 12.4 | 15.9 | 12.9 | 15.4 | 12.7 | 14.8 | 12.4 | 18.1 | 14.3 | 17.6 | 14 | 17 | 13.7 | [18 empty] | 12 | 11.1 | 9.6 | 9 | 7.6 | 6.1 | 12.7 | 11.8 | 10.3 | 9.8 | 8.5 | 7.8 | 14.1 | 13.3 | 12.8 | 12.2 | 11.9 | 10.4 | [8 empty] | 8.5 | 8.5 | 8.5 | 8.5 | 8.5 | 8.5 | 8.5 | 7.9
Druck rechtwinklig zur Faserrichtung | 6 | fc,90,k | [N/mm²] | 2 | 2.2 | 2.2 | 2.3 | 2.4 | 2.5 | 2.5 | 2.7 | 2.7 | 2.8 | 2.9 | 3 | 4.8 | 4.9 | 5.1 | 5.3 | 5.4 | 5.5 | 5.8 | 6.2 | 6.6 | 10.5 | 11.3 | 12 | 12.8 | 13.5 | 2.5 | 2.5 | 2.5 | 2.5 | 2.5 | 2.5 | 2.5 | 2.5 | 2.5 | 2.5 | 2.5 | 2.5 | 2.5 | 2.5 | 12.3 | 10 | 16 | 16 | 14 | 40 | 22 | 1.8 | 2.2 | 2.2 |  |  | 6 | 9 | 9 | 6 | 6 | 3.6 | 3 | 3.7 | 4 | 4 | 7.5 | 7.5 | 8.5 | 9 | 9 | 4 | 4 | 4 | 4 | 9 | 9 | 10 | 10 | 10 | 10 | [90 empty] | 7.3 | 7.3 | 7.3 | 7.3 | 7.3 | 7.3 | 7.3 | 6.9
Schub | 7 | fv,k | [N/mm²] | 3 | 3.2 | 3.4 | 3.6 | 3.8 | 4 | 4 | 4 | 4 | 4 | 4 | 4 | 3.5 | 3.7 | 3.8 | 3.9 | 4.1 | 4.2 | 4.4 | 4.5 | 4.7 | 4.8 | 5 | 5 | 5 | 5 | 3.5 | 3.5 | 3.5 | 3.5 | 3.5 | 3.5 | 3.5 | 3.5 | 3.5 | 3.5 | 3.5 | 3.5 | 3.5 | 3.5 | 4.5 | 8 | 3.8 | 3.8 | 8 | 7.8 | 7.8 | 2.3 | 1.3 | 1.3 | 1.3 | 1.3 | 4.1 | 4.5 | 4.5 | 4.1 | 4.1 | 2.6 | 2.6 | 3.2 | 1.1 | 1.1 | 4.6 | 3.2 | 4.8 | 4.6 | 4.6 | 0.9 | 0.6 | 1 | 0.7 | 2.2 | 2.2 | 2.5 | 2.5 | 2.5 | 2.5 | 3.5 | 3.5 | 4 | 4 | 9.5 | 9.5 | 11 | 11 | 11 | 11 | 3 | 2.5 | 0.3 | 0.25 | 18 | 16 | 5.5 | 4.5 | 1 | 1 | 1 | 1 | 1 | 1 | 1 | 1 | 1 | 1 | 1 | 1 | 1.1 | 1.1 | 1.1 | 1.1 | 1.1 | 1.1 | 6.8 | 6.8 | 6.8 | 6.8 | 6.8 | 6.8 | 6.8 | 6.8 | 6.8 | 6.8 | 6.8 | 6.8 | 6.9 | 6.9 | 6.9 | 6.9 | 6.9 | 6.9 | 1.8 | 1.6 | 1.4 | 1.2 | 1.1 | 1 | 1.9 | 1.7 | 1.5 | 1.3 | 1.2 | 1 | 1.9 | 1.7 | 1.7 | 1.7 | 1.7 | 1.7 | 6.6 | 6.1 | 5.5 | 4.8 | 4.4 | 4.2 | 7 | 6.5 | 5.9 | 5.2 | 4.8 | 4.4 | 7.8 | 7.3 | 6.8 | 6.5 | 6 | 5.5 | 1.9 | 1.8 | 1.7 | 1.6 | 0.7 | 0.6 | 0.6 | 0.6 | 3.7 | 3.6 | 3.5 | 3.4 | 3.1 | 3.1 | 3.1 | 3.1
Rollschubfestigkeit | 8 | fv,r,k | [N/mm²] | [26 empty] | 1.2 | 1.2 | 1.2 | 1.2 | 1.2 | 1.2 | 1.2 | 1.2 | 1.2 | 1.2 | 1.2 | 1.2 | 1.2 | 1.2
Elastizitätsmodul Biegung 0° - Mittelwert | 9 | Em,0,mean | [N/mm²] | 7000 | 8000 | 9000 | 9500 | 10000 | 11000 | 11500 | 12000 | 13000 | 14000 | 15000 | 16000 | 9500 | 10000 | 10500 | 11000 | 12000 | 13000 | 13500 | 14000 | 15500 | 17000 | 18500 | 20000 | 22000 | 24000 | 10400 | 10400 | 11000 | 12000 | 12500 | 13000 | 13500 | 8400 | 10500 | 11500 | 12100 | 12600 | 13600 | 14200 | 16800 | 16800 | 11800 | 12800 | 16800 | 11800 | 12800 | 13800 | 10000 | 10500 | 11700 | 12300 | 13800 | 10000 | 10500 | 11700 | 12300 | [5 empty] | 14000 | 12000 | 15200 | 10000 | 10600 | 4000 | 2000 | 3000 | 2500 | 6000 | 4000 | 7000 | 2500 | 9000 | 1000 | 4000 | 3000 | 4000 | 3000 | 4400 | 4700 | 5500 | 3650 | 5500 | 3700 | 4800 | 4600 | 3100 | 2900 |  |  |  |  | 4930 | 1980 | 4930 | 1980 | 4930 | 1980 | 4930 | 1980 | 4930 | 1980 | 4930 | 1980 | 6780 | 2680 | 6780 | 2680 | 6780 | 2680 | [18 empty] | 3200 | 2900 | 2700 | 2400 | 2100 | 1800 | 3500 | 3300 | 3000 | 2600 | 2400 | 2100 | 4400 | 4100 | 3500 | 3300 | 3100 | 2800 | 1800 | 1700 | 1600 | 1400 | 1200 | 1100 | 2000 | 1900 | 1800 | 1500 | 1400 | 1300 | 2500 | 2400 | 2100 | 1900 | 1800 | 1700 | 3800 | 3800 | 3800 | 3800 | 3000 | 3000 | 3000 | 3000 | 3800 | 3800 | 3800 | 3800 | 3000 | 3000 | 3000 | 3000
Elastizitätsmodul Biegung 0° - 5%-Fraktile | 10 | Em,0,05 | [N/mm²] | 4700 | 5400 | 6000 | 6400 | 6700 | 7400 | 7700 | 8000 | 8700 | 9400 | 10100 | 10700 | 8000 | 8400 | 8800 | 9200 | 10100 | 10900 | 11300 | 11800 | 13000 | 14300 | 15500 | 16800 | 18500 | 20200 | 8600 | 8600 | 9100 | 10000 | 10400 | 10800 | 11200 | 7000 | 8800 | 9600 | 10100 | 10500 | 11300 | 11800 | 15300 | 14900 | 10900 | 11800 | 14900 | 10900 | 11800 | 11600 | 8300 | 8800 | 9800 | 10300 | 11600 | 8300 | 8800 | 9800 | 10300 | [5 empty] | 12000 | 10000 | 13200 | 9000 | 9000
Elastizitätsmodul Biegung 90° - Mittelwert | 11 | E90,mean | [N/mm²] | 230 | 270 | 300 | 320 | 330 | 370 | 380 | 400 | 430 | 470 | 500 | 530 | 630 | 670 | 700 | 730 | 800 | 870 | 900 | 930 | 1030 | 1130 | 1230 | 1330 | 1470 | 1600 | 300 | 300 | 300 | 300 | 300 | 300 | 300 | 300 | 300 | 300 | 300 | 300 | 300 | 300 | 470 | [7 empty] | 1200 | 2000 |  |  |  | 1200 | 2000 | [10 empty] | 1300 | 2500
Elastizitätsmodul Biegung 90° - 5%-Fraktile | 12 | E90,05 | [N/mm²] | [26 empty] | 250 | 250 | 250 | 250 | 250 | 250 | 250 | 250 | 250 | 250 | 250 | 250 | 250 | 250 | 400
Schubmodul - Mittelwert | 13 | Gmean | [N/mm²] | 440 | 500 | 560 | 590 | 630 | 690 | 720 | 750 | 810 | 880 | 940 | 1000 | 590 | 630 | 660 | 690 | 750 | 810 | 840 | 880 | 970 | 1060 | 1160 | 1250 | 1380 | 1500 | 650 | 650 | 650 | 650 | 650 | 650 | 650 | 650 | 650 | 650 | 650 | 650 | 650 | 650 | 850 | 850 | 430 | 430 | 760 | 820 | 820 | 600 | 60 | 120 | 120 | 120 | 600 | 600 | 600 | 600 | 600 | 560 |  | 650 | 150 | 150 | 600 | 500 | 650 | 600 | 600 | 35 | 25 | 35 | 25 | 150 | 150 | 200 | 200 | 200 | 200 | 350 | 350 | 350 | 350 | 600 | 600 | 700 | 700 | 700 | 700 |  |  |  |  | 2000 | 1900 | 1300 | 1200 | 50 | 50 | 50 | 50 | 50 | 50 | 50 | 50 | 50 | 50 | 50 | 50 | 60 | 60 | 60 | 60 | 60 | 60 | 1080 | 1080 | 1080 | 1080 | 1080 | 1080 | 1080 | 1080 | 1080 | 1080 | 1080 | 1080 | 1090 | 1090 | 1090 | 1090 | 1090 | 1090 | [18 empty] | 860 | 830 | 770 | 680 | 600 | 550 | 960 | 930 | 860 | 750 | 690 | 660 | 1200 | 1150 | 1050 | 950 | 900 | 880 | 1600 | 1600 | 1600 | 1600 | 600 | 600 | 600 | 600 | 1600 | 1600 | 1600 | 1600 | 1600 | 1600 | 1600 | 1600
Schubmodul - 5%-Fraktile | 14 | G05 | [N/mm²] | [26 empty] | 540 | 540 | 540 | 540 | 540 | 540 | 540 | 540 | 540 | 540 | 540 | 540 | 540 | 540 | 760
Rollschubmodul - Mittelwert | 15 | Gr,mean | [N/mm²] | [26 empty] | 65 | 65 | 65 | 65 | 65 | 65 | 65 | 65 | 65 | 65 | 65 | 65 | 65 | 65
Rollschubmodul - 5%-Fraktile | 16 | Gr,05 | [N/mm²] | [26 empty] | 54 | 54 | 54 | 54 | 54 | 54 | 54 | 54 | 54 | 54 | 54 | 54 | 54 | 54
Rohdichte | 17 | rk | [kg/m³] | 290 | 310 | 320 | 330 | 340 | 350 | 360 | 380 | 390 | 400 | 410 | 430 | 475 | 485 | 510 | 530 | 540 | 550 | 580 | 620 | 660 | 700 | 750 | 800 | 850 | 900 | 355 | 355 | 365 | 385 | 390 | 390 | 400 | 340 | 370 | 385 | 405 | 425 | 430 | 440 | 730 | 730 | 730 | 730 | 730 | 730 | 730 | 510 | 510 | 510 | 510 | 510 | 510 | 510 | 510 | 510 | 510 | 480 | 480 | 550 | 480 | 480 | 480 | 480 | 550 | 480 | 480 | 350 | 350 | 350 | 350 | 600 | 600 | 600 | 600 | 600 | 600 | 350 | 350 | 350 | 350 | 600 | 600 | 600 | 600 | 600 | 600 | 850 | 800 | 650 | 600 | 850 | 800 | 650 | 600 | 550 | 550 | 550 | 550 | 550 | 550 | 550 | 550 | 550 | 550 | 550 | 550 | 550 | 550 | 550 | 550 | 550 | 550 | 550 | 550 | 550 | 550 | 550 | 550 | 550 | 550 | 550 | 550 | 550 | 550 | 550 | 550 | 550 | 550 | 550 | 550 | 650 | 600 | 550 | 550 | 500 | 500 | 650 | 600 | 550 | 550 | 500 | 500 | 650 | 600 | 550 | 550 | 500 | 500 | 650 | 600 | 550 | 550 | 500 | 500 | 650 | 600 | 550 | 550 | 500 | 500 | 650 | 600 | 550 | 550 | 500 | 500 | 1150 | 1150 | 1150 | 1150 | 1150 | 1150 | 1150 | 1150 | 1150 | 1150 | 1150 | 1150 | 1150 | 1150 | 1150 | 1150
Rohdichte - Mittelwert | 18 | rmean | [kg/m³] | 350 | 370 | 380 | 400 | 410 | 420 | 430 | 460 | 470 | 480 | 490 | 520 | 570 | 580 | 610 | 640 | 650 | 660 | 700 | 740 | 790 | 840 | 900 | 960 | 1020 | 1080 | 390 | 390 | 400 | 420 | 420 | 430 | 440 | 370 | 410 | 420 | 445 | 460 | 480 | 490 | 800 | [6 empty] | 480 | 480 | 480 | 480 | 480 | 480 | 480 | 480 | 480 | 480
Modifikations- und Deformationsbeiwerte
| NKL | KLED | [5 empty] | kdef
|  | ständig | lang | mittel | kurz | kurz/sehr kurz | sehr kurz
Vollholz aus NH | 1 | 0.6 | 0.7 | 0.8 | 0.9 | 1 | 1.1 | 0.6
Vollholz aus NH | 2 | 0.6 | 0.7 | 0.8 | 0.9 | 1 | 1.1 | 0.8
Vollholz aus NH | 3 | 0.5 | 0.55 | 0.65 | 0.7 | 0.8 | 0.9 | 2
Vollholz aus LH | 1 | 0.6 | 0.7 | 0.8 | 0.9 | 1 | 1.1 | 0.6
Vollholz aus LH | 2 | 0.6 | 0.7 | 0.8 | 0.9 | 1 | 1.1 | 0.8
Vollholz aus LH | 3 | 0.5 | 0.55 | 0.65 | 0.7 | 0.8 | 0.9 | 2
Brettschichtholz | 1 | 0.6 | 0.7 | 0.8 | 0.9 | 1 | 1.1 | 0.6
Brettschichtholz | 2 | 0.6 | 0.7 | 0.8 | 0.9 | 1 | 1.1 | 0.8
Brettschichtholz | 3 | 0.5 | 0.55 | 0.65 | 0.7 | 0.8 | 0.9 | 2
BauBuche Träger | 1 | 0.6 | 0.7 | 0.8 | 0.9 | 1 | 1.1 | 0.6
BauBuche Träger | 2 | 0.6 | 0.7 | 0.8 | 0.9 | 1 | 1.1 | 0.8
BauBuche Träger | 3 | 0.5 | 0.55 | 0.65 | 0.7 | 0.8 | 0.9 | 2
BauBuche Platte | 1 | 0.6 | 0.7 | 0.8 | 0.9 | 1 | 1.1 | 0.6
BauBuche Platte | 2 | 0.6 | 0.7 | 0.8 | 0.9 | 1 | 1.1 | 0.8
BauBuche Platte | 3 | 0.5 | 0.55 | 0.65 | 0.7 | 0.8 | 0.9 | 2
Furnierschichtholz Kerto | 1 | 0.6 | 0.7 | 0.8 | 0.9 | 1 | 1.1 | 0.6
Furnierschichtholz Kerto | 2 | 0.6 | 0.7 | 0.8 | 0.9 | 1 | 1.1 | 0.8
Furnierschichtholz Kerto | 3 | 0.5 | 0.55 | 0.65 | 0.7 | 0.8 | 0.9 | 2
Furnierschichtholz Steico | 1 | 0.6 | 0.7 | 0.8 | 0.9 | 1 | 1.1 | 0.6
Furnierschichtholz Steico | 2 | 0.6 | 0.7 | 0.8 | 0.9 | 1 | 1.1 | 0.8
Furnierschichtholz Steico | 3 | 0.5 | 0.55 | 0.65 | 0.7 | 0.8 | 0.9 | 2
Sperrholz | 1 | 0.6 | 0.7 | 0.8 | 0.9 | 1 | 1.1 | 0.8
Sperrholz | 2 | 0.6 | 0.7 | 0.8 | 0.9 | 1 | 1.1 | 1
Sperrholz | 3 | 0.5 | 0.55 | 0.65 | 0.7 | 0.8 | 0.9 | 2.5
Holzfaserplatte, hart | 1 | 0.3 | 0.45 | 0.65 | 0.85 | 0.975 | 1.1 | 2.25
Holzfaserplatte, hart | 2 | 0.2 | 0.3 | 0.45 | 0.6 | 0.7 | 0.8 | 3
Holzfaserplatte, hart | 3 | 0 | 0 | 0 | 0 | 0 | 0 | 0
OSB/2 | 1 | 0.3 | 0.45 | 0.65 | 0.85 | 0.975 | 1.1 | 2.25
OSB/2 | 2 | 0 | 0 | 0 | 0 | 0 | 0 | 0
OSB/2 | 3 | 0 | 0 | 0 | 0 | 0 | 0 | 0
OSB/3 | 1 | 0.4 | 0.5 | 0.7 | 0.9 | 1 | 1.1 | 2.25
OSB/3 | 2 | 0.3 | 0.4 | 0.55 | 0.7 | 0.8 | 0.9 | 2.25
OSB/3 | 3 | 0 | 0 | 0 | 0 | 0 | 0 | 0
OSB/4 | 1 | 0.4 | 0.5 | 0.7 | 0.9 | 1 | 1.1 | 2.25
OSB/4 | 2 | 0.3 | 0.4 | 0.55 | 0.7 | 0.8 | 0.9 | 2.25
OSB/4 | 3 | 0 | 0 | 0 | 0 | 0 | 0 | 0
Kunstharzgebundene Spanplatte P4 | 1 | 0.3 | 0.45 | 0.65 | 0.85 | 0.975 | 1.1 | 2.25
Kunstharzgebundene Spanplatte P4 | 2 | 0 | 0 | 0 | 0 | 0 | 0 | 0
Kunstharzgebundene Spanplatte P4 | 3 | 0 | 0 | 0 | 0 | 0 | 0 | 0
Kunstharzgebundene Spanplatte P5 | 1 | 0.3 | 0.45 | 0.65 | 0.85 | 0.975 | 1.1 | 2.25
Kunstharzgebundene Spanplatte P5 | 2 | 0.2 | 0.3 | 0.45 | 0.6 | 0.7 | 0.8 | 3
Kunstharzgebundene Spanplatte P5 | 3 | 0 | 0 | 0 | 0 | 0 | 0 | 0
Kunstharzgebundene Spanplatte P6 | 1 | 0.4 | 0.5 | 0.7 | 0.9 | 1 | 1.1 | 1.5
Kunstharzgebundene Spanplatte P6 | 2 | 0 | 0 | 0 | 0 | 0 | 0 | 0
Kunstharzgebundene Spanplatte P6 | 3 | 0 | 0 | 0 | 0 | 0 | 0 | 0
Fermacell Gipsfaserplatte | 1 | 0.2 | 0.4 | 0.6 | 0.8 | 0.95 | 1.1 | 3
Fermacell Gipsfaserplatte | 2 | 0.15 | 0.3 | 0.45 | 0.6 | 0.7 | 0.8 | 4
Fermacell Gipsfaserplatte | 3 | 0 | 0 | 0 | 0 | 0 | 0 | 0
Teilsicherheitsbeiwerte und KLEDs
| y0 | y1 | y2 | KLED
Nutzlast Kat. A: Wohnraum | 0.7 | 0.5 | 0.3 | mittel
Nutzlast Kat. B: Büro | 0.7 | 0.5 | 0.3 | mittel
Nutzlast Kat. C: Versammlungsraum | 0.7 | 0.7 | 0.6 | kurz
Nutzlast Kat. D: Verkaufsraum | 0.7 | 0.7 | 0.6 | mittel
Nutzlast Kat. E: Lagerraum | 1 | 0.9 | 0.8 | lang
Nutzlast Kat. F: Verkehrsflächen leicht | 0.7 | 0.7 | 0.6 | mittel
Nutzlast Kat. G: Verkehrsflächen schwer | 0.7 | 0.5 | 0.3 | mittel
Nutzlast Kat. H: Dächer | 0 | 0 | 0 | kurz
Schneelast bis 1.000 m | 0.5 | 0.2 | 0 | kurz
Schneelast ab 1.000 m | 0.7 | 0.5 | 0.2 | mittel
Windlast | 0.6 | 0.2 | 0 | kurz/sehr kurz
Werkstoffe Schrauben/Bolzen/Passbolzen
Nach DIN EN 1993-1-8:2010-12, Tab. 3.1 | 1 |  |  | 4.6 | 4.8 | 5.6 | 5.8 | 6.8 | 8.8 | 10.9
Streckgrenze | 2 | fyb | [N/mm²] | 240 | 320 | 300 | 400 | 480 | 640 | 900
Zugfestigkeit | 3 | fub | [N/mm²] | 400 | 400 | 500 | 500 | 600 | 800 | 1000
Stahlgüten (Stabdübel/Blech)
Nach DIN EN 1993-1-1:2010-12, Tab. 3.1 | 1 |  |  | S 235 | S 275 | S 355 | S 450
Streckgrenze | 2 | fy,k | [N/mm²] | 235 | 275 | 355 | 440
Zugfestigkeit | 3 | fu,k | [N/mm²] | 360 | 430 | 490 | 550
U-Scheiben (nach DIN 1052:2008-12)
Schraubenbolzen | 1 | D |  | 12 | 16 | 20 | 22 | M24
Innendurchmesser | 2 | d | mm | 14 | 18 | 22 | 25 | 27
Außendurchmesser | 3 | d2 | mm | 58 | 68 | 80 | 92 | 105
Dicke | 4 | h | mm | 6 | 6 | 8 | 8 | 8
Bruttofläche | 5 | ABrutto | mm² | 2642.079 | 3631.681 | 5026.548 | 6647.61 | 8659.015
Nettofläche | 6 | ANetto | mm² | 2488.141 | 3377.212 | 4646.416 | 6156.736 | 8086.459
U-Scheiben (nach DIN EN ISO 7094:2000-12)
Gewinde-Nenndurchmesser | 1 | d | mm | 5 | 6 | 8 | 10 | 12 | 14 | 16 | 18 | 20 | 22 | 24 | 27 | 30
Lochdurchmesser | 2 | d1 | mm | 5.5 | 6.6 | 9 | 11 | 13.5 | 15.5 | 17.5 | 20 | 22 | 24 | 26 | 30 | 33
Außendurchmesser | 3 | d2 | mm | 18 | 22 | 28 | 34 | 44 | 50 | 56 | 60 | 72 | 80 | 85 | 98 | 105
Dicke | 4 | h | mm | 2 | 2 | 3 | 3 | 4 | 4 | 5 | 5 | 6 | 6 | 6 | 6 | 6
Bruttofläche | 5 | ABrutto | mm² | 254.469 | 380.1327 | 615.7522 | 907.9203 | 1520.531 | 1963.495 | 2463.009 | 2827.433 | 4071.504 | 5026.548 | 5674.502 | 7542.964 | 8659.015
Nettofläche | 6 | ANetto | mm² | 230.7107 | 345.9208 | 552.1349 | 812.8871 | 1377.392 | 1774.803 | 2222.48 | 2513.274 | 3691.371 | 4574.159 | 5143.573 | 6836.106 | 7803.716
Beton
Nach DIN EN 1992-1-1:2011-01 | 1 |  |  | C12/15 | C16/20 | C20/25 | C25/30 | C30/37 | C35/45 | C40/50 | C45/55 | C50/60 | C55/67 | C60/75 | C70/85 | C80/95 | C90/105
Char. Zylinderdruckfestigkeit nach 28 Tagen | 2 | fck | N/mm² | 12 | 16 | 20 | 25 | 30 | 35 | 40 | 45 | 50 | 55 | 60 | 70 | 80 | 90
Char. Würfeldruckfestigkeit nach 28 Tagen | 3 | fck,cube | N/mm² | 15 | 20 | 25 | 30 | 37 | 45 | 50 | 55 | 60 | 67 | 75 | 85 | 95 | 105
Mittelwert der Zylinderdruckfestigkeit | 4 | fcm | N/mm² | 20 | 24 | 28 | 33 | 38 | 43 | 48 | 53 | 58 | 63 | 68 | 78 | 88 | 98
Mittelwert der zentrischen Zugfestigkeit | 5 | fctm | N/mm² | 1.6 | 1.9 | 2.2 | 2.6 | 2.9 | 3.2 | 3.5 | 3.8 | 4.1 | 4.2 | 4.4 | 4.6 | 4.8 | 5
5% Quantil der zentrischen Zugfestigkeit | 6 | fctk,0,05 | N/mm² | 1.1 | 1.3 | 1.5 | 1.8 | 2 | 2.2 | 2.5 | 2.7 | 2.9 | 3 | 3.1 | 3.2 | 3.4 | 3.5
95% Quantil der zentrischen Zugfestigkeit | 7 | fctk,0,95 | N/mm² | 2 | 2.5 | 2.9 | 3.3 | 3.8 | 4.2 | 4.6 | 4.9 | 5.3 | 5.5 | 5.7 | 6 | 6.3 | 6.6
Mittlerer Elastizitätsmodul | 8 | Ecm | N/mm² | 27000 | 29000 | 30000 | 31000 | 33000 | 34000 | 35000 | 36000 | 37000 | 38000 | 39000 | 41000 | 42000 | 44000
Dehnung unter der Maximalspannung fc | 9 | ec1 | ‰ | 1.8 | 1.9 | 2 | 2.1 | 2.2 | 2.25 | 2.3 | 2.4 | 2.45 | 2.5 | 2.6 | 2.7 | 2.8 | 2.8
Rechnerische Bruchdehnung | 10 | ecu1 | ‰ | 3.5 | 3.5 | 3.5 | 3.5 | 3.5 | 3.5 | 3.5 | 3.5 | 3.5 | 3.2 | 3 | 2.8 | 2.8 | 2.8
| 11 | ec2 | ‰ | 2 | 2 | 2 | 2 | 2 | 2 | 2 | 2 | 2 | 2.2 | 2.3 | 2.4 | 2.5 | 2.6
| 12 | ecu2 | ‰ | 3.5 | 3.5 | 3.5 | 3.5 | 3.5 | 3.5 | 3.5 | 3.5 | 3.5 | 3.1 | 2.9 | 2.7 | 2.6 | 2.6
| 13 | n |  | 2 | 2 | 2 | 2 | 2 | 2 | 2 | 2 | 2 | 1.75 | 1.6 | 1.45 | 1.4 | 1.4
| 14 | ec3 | ‰ | 1.75 | 1.75 | 1.75 | 1.75 | 1.75 | 1.75 | 1.75 | 1.75 | 1.75 | 1.8 | 1.9 | 2 | 2.2 | 2.3
| 15 | ecu3 | ‰ | 3.5 | 3.5 | 3.5 | 3.5 | 3.5 | 3.5 | 3.5 | 3.5 | 3.5 | 3.1 | 2.9 | 2.7 | 2.6 | 2.6